## Sheet1
소재명 | 이온 전도도 점수 | 안정성 점수 | 출처 논문 | 특징
1M LiPF6+EC/DEC 1:1 | 79.6 | 35 | https://doi.org/10.1016/j.electacta.2013.09.155 | 열적 안정성 부족, 높은 온도(60~80℃)에서 염의 용해 확인 1st cycle coulombic efficiency: 81.9% Average coulombic efficiency of cycle 51~100: 99.94% Calculated SEI thickness after 20s sputtering : 17.05Å
1M LiPF6+EC/DMC 0.4:0.6 | 107 | 35 | https://doi.org/10.1016/j.jpowsour.2011.07.071 | Viscosity: 5.1 cP (EC/DMC 1:1) 1st cycle coulombic efficiency: 96.6%
1M LiTFSi+EC/DMC 0.4:0.6 | 94 | 40 | https://doi.org/10.1016/j.jpowsour.2011.07.071 | LiPF6보다 열적 안정성이 높다. 알루미늄과 반응해 알루미늄 집전체를 용해시키는 문제점. LiPF6를 첨가제로 활용하는 것으로 줄일 수 있다. Viscosity: 3.9 cP (EC/DMC 1:1) 1st cycle coulombic efficiency: 97.3%
1M LiHPSi+EC/DEC 1:1 | 61.9 | 55 | https://doi.org/10.1016/j.electacta.2013.09.155 | LiTFSi와 달리 알루미늄 집전체를 용해시키는 문제점이 없다. LiPF6에 비해 약간 낮은 이온 전도도, 전기화학적 안정성을 가지지만 활용하기에는 충분한 수준, LiPF6보다 열적 안정성이 높다. (at 60℃ 실험에서 확인) 1st cycle coulombic efficiency: 81.1% Average coulombic efficiency of cycle 51~100: 99.88% Calculated SEI thickness after 20s sputtering : 19.64Å
1M LiDMSi+EC/DEC 1:1 | 58.5 | 55 | https://doi.org/10.1016/j.electacta.2013.09.155 | LiTFSi와 달리 알루미늄 집전체를 용해시키는 문제점이 없다. LiPF6에 비해 약간 낮은 이온 전도도, 전기화학적 안정성을 가지지만 활용하기에는 충분한 수준, LiPF6보다 열적 안정성이 높다. (at 60℃ 실험에서 확인) 1st cycle coulombic efficiency: 78.2% Average coulombic efficiency of cycle 51~100: 99.80% Calculated SEI thickness after 20s sputtering : 28.64Å
1M LiFSi+DME | 169.3 | 40 | https://doi.org/10.1016/j.jpowsour.2018.08.059 | LiFSi: Dendrite 생성으로 인한 Poor Cycle life. 1st cycle coulombic efficiency: 81.9%
2M LiFSi+DME | 100.1 | 40 | https://doi.org/10.1016/j.jpowsour.2018.08.059 | LiFSi: Dendrite 생성으로 인한 Poor Cycle life.
0.5M LiFSi+0.5M LiPO2F2+DME | 125.4 | 50 | https://doi.org/10.1016/j.jpowsour.2018.08.059 | LiFSi/LiPO2F2: LiFSi 단점을 LiPO2F2 첨가로 보완, 높은 Cycle number(>150)에서 높은 coulombic efficiency 유지, 전압 편극 현상 발생 1st cycle coulombic efficiency: 85.3%
1M LiFSi+1M LiPO2F2+DME | 99.8 | 50 | https://doi.org/10.1016/j.jpowsour.2018.08.059 | LiFSi/LiPO2F2: LiFSi 단점을 LiPO2F2 첨가로 보완, 높은 Cycle number(>150)에서 높은 coulombic efficiency 유지, 전압 편극 현상 발생 1st cycle coulombic efficiency: 62.8%
1M LiPO2F2+DME | 3.83 | 50 | https://doi.org/10.1016/j.jpowsour.2018.08.059 | LiPO2F2: SEI layer 안정화에 기여, 높은 Cycle number(>150)에서 높은 coulombic efficiency 유지, 전압 편극 현상 발생 1st cycle coulombic efficiency: 80.8%
2M LiPO2F2+DME | 3.23 | 50 | https://doi.org/10.1016/j.jpowsour.2018.08.059 | LiPO2F2: SEI layer 안정화에 기여, 높은 Cycle number(>150)에서 높은 coulombic efficiency 유지, 전압 편극 현상 발생
1M LiBOB+EC/EMC 1:1 | 90 | 65 | https://doi.org/10.1149/1.1426042 | LiBOB: 낮은 가격, LiPF6와 비교해 높은 열적 안정성, 분해 시 생성되는 물질의 독성 낮음. 낮은 Solubility
1M LiBOB+PC/EC 1:1 | 30.28 | 65 | https://doi.org/10.1016/j.electacta.2016.03.127 | LiBOB: 낮은 가격, LiPF6와 비교해 높은 열적 안정성, 분해 시 생성되는 물질의 독성 낮음. 낮은 Solubility Flash point: 137℃ 1st cycle coulombic efficiency: 57% 50th cycle coulombic efficiency: 100%
1M LiBOB+TMS | 17.98 | 65 | https://doi.org/10.1016/j.electacta.2016.03.127 | LiBOB: 낮은 가격, LiPF6와 비교해 높은 열적 안정성, 분해 시 생성되는 물질의 독성 낮음. 낮은 Solubility Flash point: 189℃ 1st cycle coulombic efficiency: 64% 50th cycle coulombic efficiency: 99%
1M LiBOB+GBL/VC 9:1 | 46.44 | 65 | https://doi.org/10.1016/j.electacta.2016.03.127 | LiBOB: 낮은 가격, LiPF6와 비교해 높은 열적 안정성, 분해 시 생성되는 물질의 독성 낮음. 낮은 Solubility Flash point: 118℃ 1st cycle coulombic efficiency: 65% 50th cycle coulombic efficiency: 99%
0.5M LiBOB+PC/DMC 1:1 | 27.27 | 40 | https://doi.org/10.1016/j.electacta.2016.03.127 | LiBOB: 낮은 가격, LiPF6와 비교해 높은 열적 안정성, 분해 시 생성되는 물질의 독성 낮음. 낮은 Solubility Flash point: 48℃ // 낮은 발화점으로 열적 안정성 하락. 1st cycle coulombic efficiency: 52% 50th cycle coulombic efficiency: 99%
0.3M LiBOB+MePrPyrNTf2/PC 2:1 | 59.63 | 65 | https://doi.org/10.1016/j.electacta.2016.03.127 | LiBOB: 낮은 가격, LiPF6와 비교해 높은 열적 안정성, 분해 시 생성되는 물질의 독성 낮음. 낮은 Solubility Flash point: 164℃ 1st cycle coulombic efficiency: 73% 50th cycle coulombic efficiency: 100%
Li1.3Al0.3Ti1.7(PO4)3 | 7 | 75 | https://doi.org/10.1021/ar00045a002 | 고체 전해질 - 누액으로 인한 사고 가능성 없음, 화학적 안정성, packing cost 절감, 열적 안정성L ATP - Ti4+ 환원 반응으로 인해 low potential anode materials 적용 불가능
Li1.5Al0.5Ge1.5(PO4)3 | 4 | 60 | https://doi.org/10.1016/S0167-2738(97)00434-7 | 고체 전해질 - 누액으로 인한 사고 가능성 없음, 화학적 안정성, packing cost 절감, 열적 안정성 LAGP - Li 금속과 접촉 시 기계적, 열적 파손 가능성, GeO2 precursor 가격 비쌈
Li1.5Al0.5Ge1.5(PO4)3-0.05Li2O | 7.25 | 60 | https://doi.org/10.1111/j.1551-2916.2007.01827.x | 고체 전해질 - 누액으로 인한 사고 가능성 없음, 화학적 안정성, packing cost 절감, 열적 안정성 LAGP - Li 금속과 접촉 시 기계적, 열적 파손 가능성, GeO2 precursor 가격 비쌈
Li1.5Al0.4Cr0.1Ge1.5(PO4)3 | 66.5 | 60 | https://doi.org/10.1016/j.ssi.2016.03.012 | 고체 전해질 - 누액으로 인한 사고 가능성 없음, 화학적 안정성, packing cost 절감, 열적 안정성 LAGP - Li 금속과 접촉 시 기계적, 열적 파손 가능성, GeO2 precursor 가격 비쌈
Li6.75La3(Zr1.75Nb0.25)O12 | 8 | 50 | https://doi.org/10.1016/j.jpowsour.2010.11.089 | 고체 전해질 - 누액으로 인한 사고 가능성 없음, 화학적 안정성, packing cost 절감, 열적 안정성 Garnet - Li 금속과의 계면 접촉이 좋지 못해 Li 수지상 dendrite 성장, 분극 발생 가능성, 물과 반응해 공기 중에서 다루기 까다로움.
Li6.4La3Zr1.4Ta0.6O12 | 10 | 50 | https://doi.org/10.1039/C2JM31413D | 고체 전해질 - 누액으로 인한 사고 가능성 없음, 화학적 안정성, packing cost 절감, 열적 안정성 Garnet - Li 금속과의 계면 접촉이 좋지 못해 Li 수지상 dendrite 성장, 분극 발생 가능성, 물과 반응해 공기 중에서 다루기 까다로움.
Li3/8Sr7/16Ta3/4Zr1/4O3 | 2.7 | 60 | https://doi.org/10.1016/j.ssi.2014.04.005 https://doi.org/10.1016/j.ssi.2004.01.008 | 고체 전해질 - 누액으로 인한 사고 가능성 없음, 화학적 안정성, packing cost 절감, 열적 안정성 Perovskite - Li 금속과 접촉 시 전해질로서의 기능 상실 LSTZ - 높은 온도에서 Li loss 적음 LSTZ/LSTH - 합성 시 필요한 온도 높음 (1300°C)
Li3/8Sr7/16Ta3/4Hf1/4O3 | 3.8 | 60 | https://doi.org/10.1021/acsami.6b03070 | 고체 전해질 - 누액으로 인한 사고 가능성 없음, 화학적 안정성, packing cost 절감, 열적 안정성 Perovskite - Li 금속과 접촉 시 전해질로서의 기능 상실 LSTZ/LSTH - 합성 시 필요한 온도 높음 (1300°C)
Li3/8Sr7/16Nb3/4Zr1/4O3 | 0.2 | 60 | https://doi.org/10.1016/j.jpowsour.2015.12.065 | 고체 전해질 - 누액으로 인한 사고 가능성 없음, 화학적 안정성, packing cost 절감, 열적 안정성 Perovskite - Li 금속과 접촉 시 전해질로서의 기능 상실 LSZN - Ta2O5와 비슷한 특성을 가지지만 더 싸고 낮은 녹는점을 가진 Nb2O5 사용, 여전히 합성 시 필요한 온도 높음 (1200°C)
Li10.42Si1.5P1.5Cl0.08O11.92 | 0.103 | 90 | https://doi.org/10.1039/C4RA11287C | 고체 전해질 - 누액으로 인한 사고 가능성 없음, 화학적 안정성, packing cost 절감, 열적 안정성 LISICON - 공기 중에서 안정적, 낮은 가격, 가벼운 무게
Li10.42Ge1.5P1.5Cl0.08O11.92 | 0.37 | 80 | https://doi.org/10.1039/C4RA11287C | 고체 전해질 - 누액으로 인한 사고 가능성 없음, 화학적 안정성, packing cost 절감, 열적 안정성 LISICON - 공기 중에서 안정적, 낮은 가격, 가벼운 무게 Cycle number 23에서 coulombic efficiency 급격한 하락
Li3PO4 (target) | 0.02 | 90 | https://doi.org/10.1016/0378-7753(93)80106-Y https://doi.org/10.1149/1.1837443 | 고체 전해질 - 누액으로 인한 사고 가능성 없음, 화학적 안정성, packing cost 절감, 열적 안정성 LIPON - 얇은 필름으로 가공 가능.